## INDICE
ANALISIS TESCAN
ANALISIS MODAL
Mineralogía modal
Ocurrencia Ag
ANALISIS BSP-SECCION
APORTE Au
Asociación/Tamaño
SEM-Imagenes
Anexo DRX

## PARAMETROS
Id muestra | M1- |  | volver
Fecha análisis | 21 y 24.02.20
Cliente | HAVEN-CARE
Solicitud análisis | BSP-SECCION y AMODAL
Measurement properties | M1-AM | M-1 BSP
SEM model | TIMA3 LMU | TIMA3 LMU
Serial number | 119-0091 | 119-0091
Detector channels | 1+2+3+4 | 1+2+3+4
Detector model | PulseTor 30 | PulseTor 30
Calibration set point | 400000 | 400000
Beam energy | 25000 | 25000
Probe current | 5.05 | 5.05
Beam intensity | 16.36 | 16.36
Beam current
Spot size | 485.26 | 485.26
Working distance | 15 | 15
Scanning mode | RESOLUTION | RESOLUTION
TIMA software | 1.6.69 | 1.6.69
Measurement type | Liberation analysis | Bright phase search - sections
Acquisition mode | High resolution mapping | Dot mapping
Field width | 1500 | 600
Pixel spacing | 3 | 0.7
Total duration | 2 hours 37 minutes 43 seconds | 2 hours 35 minutes 53 seconds

## Modal_análisis
ANALISIS MODAL
|  |  | Conciliación Química |  | volver | TESCAN | FRX
|  |  | M1-AM |  |  | 6.49 | 8.6982
Composición mineralógica |  |  | TESCAN | FRX |  | 1.76 | 2.16
Grupo Mineral | M1-AM | Cu (%) | 6.49 | 8.6982 |  | 1.69 | 1.74
Cuarzo | 71.588 | Pb (%) | 1.76 | 2.16 |  | 0.27 | 0.18
Muscovita/illita | 7.913 | Zn(%) | 1.69 | 1.74
Rosasita | 6.75 | As(%) | 0.27 | 0.18
Malaquita/Azurita | 2.639
Crisocola | 2.028
Cerusita | 1.812
Duftita | 1.436
Feldespato K | 1.421
Hemimorfita | 0.89
Brocantita/Antlerita | 0.714
Baritina | 0.375
Calcosina/digenita | 0.357
Cuproadamita | 0.355
(Pb,Sb,Cu)O | 0.244
Calcita | 0.212
Enargita/Tennantita | 0.189
Oxido-Zn | 0.181
Covelina | 0.153
Olivenita | 0.116
Calcopirita | 0.101
Estromeyerita | 0.091
Hematita/Magnetita | 0.09
Biotita/flogopita | 0.06
Ankerita/Siderita | 0.047
chenevixita | 0.046
Fe-Cr(Co3) | 0.033
Ilmenita | 0.028
Arcillas Al | 0.025
otros | 0.107
Total | 100
Aporte Elemental
Elements | M1-AM
O | 48.77
Si | 36.07
Cu | 6.49
Al | 1.76
Pb | 1.76
Zn | 1.69
K | 0.97
C | 0.63
Fe | 0.44
S | 0.34
As | 0.27
Ba | 0.22
H | 0.18
Ca | 0.13
Sb | 0.08
F | 0.07
Ag | 0.06
Mg | 0.02
Ti | 0.01
Cr | 0.01
otros | 0.01
Total | 100

## Ocurrencia Ag(modal)
APORTE ELEMENTAL
volver
Ag
Grupo Mineral | M1-AM
Estromeyerita | 84.415
Acantita | 15.093
Proustita | 0.398
Tetraedrita Ag | 0.094
Total | 100

## APORTE Ag(BSP
CEM CENTRO DE ESTUDIOS MINERALOGICOS - GEOATACAMA
volver
BSP ANALISIS
APORTE Ag
Grupo Mineral | M-1 BSP
Estromeyerita | 88.988
Acantita | 10.768
Proustita | 0.24
Tetraedrita Ag | 0.005
Total | 100
Frecuencia granos | M-1 BSP
Estromeyerita | 5160
Acantita | 393
Proustita | 33
Tetraedrita Ag | 4

## ASOCIACION Y TAMAÑO
CEM CENTRO DE ESTUDIOS MINERALOGICOS - GEOATACAMA
volver
Tamaños (um)
| Fase Mineral | ≥0.70<1.3 | ≥1.3<2.3 | ≥2.3<4.3 | ≥4.3<7.9 | ≥7.9<14 | ≥14<26 | ≥26<48 | ≥48<89 | ≥89<163 | ≥163<298 | ≥298<546 | ≥546<1000 | All grains
M-1 BSP | Estromeyerita | 0.39 | 6.74 | 17.72 | 20 | 20.49 | 19.33 | 13.04 | 2.3 | 0 | 0 | 0 | 0 | 100
| Acantita | 0.7 | 8.65 | 18.26 | 13.89 | 8.99 | 26.07 | 23.44 | 0 | 0 | 0 | 0 | 0 | 100
| Proustita | 0.95 | 23.73 | 61.39 | 13.92 | 0 | 0 | 0 | 0 | 0 | 0 | 0 | 0 | 100
| Tetraedrita Ag | 3.51 | 7.02 | 89.47 | 0 | 0 | 0 | 0 | 0 | 0 | 0 | 0 | 0 | 100
Frecuencia granos
| Fase Mineral | ≥0.70<1.3 | ≥1.3<2.3 | ≥2.3<4.3 | ≥4.3<7.9 | ≥7.9<14 | ≥14<26 | ≥26<48 | ≥48<89 | ≥89<163 | ≥163<298 | ≥298<546 | ≥546<1000 | All grains
M-1 BSP | Estromeyerita | 355 | 2054 | 1861 | 632 | 191 | 56 | 10 | 1 | 0 | 0 | 0 | 0 | 5160
| Acantita | 43 | 174 | 133 | 31 | 7 | 4 | 1 | 0 | 0 | 0 | 0 | 0 | 393
| Proustita | 2 | 17 | 13 | 1 | 0 | 0 | 0 | 0 | 0 | 0 | 0 | 0 | 33
| Tetraedrita Ag | 1 | 1 | 2 | 0 | 0 | 0 | 0 | 0 | 0 | 0 | 0 | 0 | 4
Asociaciones por Contacto(%)
| Grupo Mineral | Acantita | Proustita | Estromeyerita | Tetraedrita Ag
M-1 BSP
| Muscovita/illita |  |  | 0.05
| Malaquita/Azurita | 13.92 |  | 8.72
| Crisocola | 0.17 |  | 0.29
| Cerusita | 0.49 | 89.5 | 0.86
| Covelina | 0.19 |  | 39.35
| Esfalerita |  |  | 0.04
| Chalcantita |  |  | 0.01
| Enargita/Tennantita |  |  | 1.52 | 85.86
| Brocantita/Antlerita | 0.59 |  | 32.34
| Baritina | 0.77 |  | 0.16
| Olivenita |  |  | 0.08
| Cinabrio |  |  | 0.02
| Pseudomalaquita |  |  | 0.01
| Acantita |  | 6.35 | 8.72
| Proustita | 0.24 |  | 0.02
| Estromeyerita | 77.85 | 2.9
| Cuarzo | 0.07 |  | 0.17
| Celestina-Ba | 0.17 | 0.99 | 0.52 | 14.14
| Hemimorfita | 1.71 |  | 0.11
| Oxido-Zn | 0.12
| Cuproadamita | 0.05 |  | 0.04
| Rosasita | 2.86 |  | 5.63
| (Pb,Sb,Cu)O | 0.04 |  | 0.25
| Duftita | 0.77 | 0.26 | 1.11
| Total | 100 | 100 | 100 | 100

## FRX
Sample | Si (%) | Cu (%) | Pb (%) | Zn | Fe (%) | Al (%) | K (%) | Ba (%) | Sb (%) | Ca (%) | S (%) | As | Ag (PPM) | Ti (%) | Cd (%) | Cr (%) | Mn (PPM) | P (PPM) | Cl (%) | Er (%) | Sr | Rb | Ni | Zr
M1-AM | 32.81 | 8.6982 | 2.16 | 1.74 | 3.01 | 2.34 | 1.3 | 0.66 | 0.5 | 0.44 | 0.34 | 0.18 | 486 | 0.073 | 0.12 | 0.1 | 352 | 499 | 0.04 | 0.04 | 0.01% | 79 PPM | 49 PPM | 11 PPM

## ANEXO DRX
HC AMERICAS
|  |  | OT-392-20 | [5 empty] | volver
M-1
Se chequea con análisis de difracción de rayos X las principales fases detectadas para mejor definición en la lista de minerales SIP.
Difractograma especies mayoritarias (concentración por líquidos densos y posterior análisis por DRX)
Cupro-adamita
Duftita
| Formula | Cu | As | Zn | Pb | O | H
Cuproadamita | (Zn,Cu)2AsO4OH | 30.71 | 18.11 | 31.6 |  | 19.33 | 0.24 | 99.99
Duftita | PbCu(AsO4)(OH) | 14.89 | 17.56 |  | 48.56 | 18.75 | 0.24 | 100

## BSE-SE IMG
CEM CENTRO DE ESTUDIOS MINERALOGICOS - GEOATACAMA
IMAGENES BSE |  |  | volver
Aumento 1.04kx | Aumento 1.4kx | Aumento 2.28kx
Aumento 1.35kx | Aumento 1.29kx